## Hoja 1
FFM010 | m² |  | Hoja exterior de medianera de dos hojas, de mampostería de ladrillo cerámico para revestir.
Hoja exterior de medianera de dos hojas, de 11 cm de espesor, de mampostería de ladrillo cerámico hueco triple, para revestir, 33x16x11 cm, con juntas horizontales y verticales de 10 mm de espesor, recibida con mortero de cemento confeccionado en obra, con 250 kg/m³ de cemento, color gris, dosificación 1:6, suministrado en sacos.
Código |  | Unidad |  | Descripción | Cantidad | Precio unitario | Importe
1 |  |  |  | Materiales
mt04lvc010i |  | Ud |  | Ladrillo cerámico hueco triple, para revestir, 33x16x11 cm, densidad 810 kg/m³. | 18 | 5.48 | 98.64
mt08aaa010a |  | m³ |  | Agua. | 0.004 | 11.92 | 0.05
mt01arg005a |  | t |  | Arena de cantera, para mortero preparado en obra. | 0.015 | 162.52 | 2.44
mt08cem000q |  | kg |  | Cemento gris en sacos. | 18 | 2.09 | 37.62
[5 empty] | Subtotal materiales: |  | 138.75
2 |  |  |  | Equipo y herramienta
mq06hor010 |  | h |  | Concretera mecánica eléctrica con una capacidad de amasado de 160 l. | 0.008 | 24.91 | 0.2
[5 empty] | Subtotal equipo y herramienta: |  | 0.2
3 |  |  |  | Mano de obra
mo021 |  | h |  | Mampostero. | 0.516 | 59.07 | 30.48
mo114 |  | h |  | Peón mampostero. | 0.377 | 42.54 | 16.04
[5 empty] | Subtotal mano de obra: |  | 46.52
4 |  |  |  | Herramienta menor
|  | % |  | Herramienta menor | 3 | 185.47 | 5.56
Coste de mantenimiento decenal: 9,55Q en los primeros 10 años. |  |  |  |  | Costos directos (1+2+3+4): |  | 191.03