## Hoja 1
FFZ020 | m² | Hoja exterior de fachada de dos hojas, de mampostería de block de concreto para revestir.
Hoja exterior de fachada de dos hojas, de 20 cm de espesor, de mampostería de bloque hueco de concreto, para revestir, color gris, 40x20x20 cm, resistencia normalizada R10 (10 N/mm²), con juntas horizontales y verticales de 10 mm de espesor, junta rehundida, recibida con mortero de cemento confeccionado en obra, con 250 kg/m³ de cemento, color gris, dosificación 1:6, suministrado en sacos. Dintel de mampostería reforzada de bloques en "U" de concreto; montaje y desmontaje de apeo. Revestimiento de los frentes de la losa con plaquetas de concreto y de los frentes de columnas con bloques cortados, colocados con el mismo mortero utilizado en el recibido de la mampostería.
Código |  | Unidad | Descripción | Cantidad | Precio unitario | Importe
1 |  |  | Materiales
mt02bhg010de |  | Ud | Bloque hueco de concreto, para revestir, color gris, 40x20x20 cm, resistencia normalizada R10 (10 N/mm²), densidad 1150 kg/m³; con el precio incrementado el 20% en concepto de piezas especiales: zunchos y medios. | 13 | 8.08 | 105.04
mt08aaa010a |  | m³ | Agua. | 0.004 | 11.92 | 0.05
mt01arg005a |  | t | Arena de cantera, para mortero preparado en obra. | 0.026 | 162.52 | 4.23
mt08cem000q |  | kg | Cemento gris en sacos. | 4.04 | 2.09 | 8.44
mt07aco140a |  | kg | Acero en varillas corrugadas, Grado 60 (fy=4200 kg/cm²), de varios diámetros, según NTG 36011, ASTM A 615 y ASTM A 615 M. | 0.7 | 7.61 | 5.33
mt02bhg012a |  | Ud | Plaqueta de concreto gris, 20x17x4 cm, para revestir. | 4 | 2.67 | 10.68
mt50spa050m |  | m³ | Tablón de madera de pino, dimensiones 20x7,2 cm. | 0.001 | 3491.3 | 3.49
mt50spa081a |  | Ud | Puntal metálico telescópico, de hasta 3 m de altura. | 0.003 | 153.04 | 0.46
mt50spa101 |  | kg | Clavos de acero. | 0.011 | 14.88 | 0.16
|  |  |  | Subtotal materiales: |  | 137.88
2 |  |  | Equipo y herramienta
mq06hor010 |  | h | Concretera mecánica eléctrica con una capacidad de amasado de 160 l. | 0.012 | 24.91 | 0.3
|  |  |  | Subtotal equipo y herramienta: |  | 0.3
3 |  |  | Mano de obra
mo021 |  | h | Mampostero. | 0.749 | 59.07 | 44.24
mo114 |  | h | Peón mampostero. | 0.618 | 42.54 | 26.29
|  |  |  | Subtotal mano de obra: |  | 70.53
4 |  |  | Herramienta menor
|  | % | Herramienta menor | 3 | 208.71 | 6.26
Coste de mantenimiento decenal: 10,75Q en los primeros 10 años. |  |  |  | Costos directos (1+2+3+4): |  | 214.97