## Hoja 1
NAJ010 |  |  | m² | Aislamiento térmico de frentes de losa y columnas en fachada, con poliestireno extruido.
Aislamiento térmico de frentes de losa y columnas embebidas en el espesor de la fachada, formado por panel rígido de poliestireno extruido, de superficie rugosa acanalada y mecanizado lateral machihembrado y recto, de 30 mm de espesor, resistencia a compresión >= 500 kPa, fijado con adhesivo cementoso sobre la estructura desencofrada.
Código | Unidad | Descripción |  |  | Cantidad | Precio unitario | Importe
1 |  | Materiales
mt16pxa010ea | m² | Panel rígido de poliestireno extruido, de superficie rugosa acanalada y mecanizado lateral machihembrado y recto, de 30 mm de espesor, resistencia a compresión >= 500 kPa, resistencia térmica 0,9 m²K/W, conductividad térmica 0,034 W/(mK), Euroclase E de reacción al fuego, con código de designación XPS-EN 13164-T1-CS(10/Y)500-DLT(2)5-DS(TH)-WL(T)0,7-WD(V)3-FT2. |  |  | 1.05 | 34.85 | 36.59
mt16aaa010 | kg | Mortero adhesivo para fijación de materiales aislantes. |  |  | 9 | 2.02 | 18.18
[5 empty] | Subtotal materiales: |  | 54.77
2 |  | Mano de obra
mo054 | h | Montador de aislamientos. |  |  | 0.12 | 32.63 | 3.92
mo101 | h | Ayudante de montador de aislamientos. |  |  | 0.12 | 23.25 | 2.79
[5 empty] | Subtotal mano de obra: |  | 6.71
3 |  | Herramienta menor
| % | Herramienta menor |  |  | 2 | 61.48 | 1.23
Coste de mantenimiento decenal: 1,25Q en los primeros 10 años. |  |  |  |  | Costos directos (1+2+3): |  | 62.71