## Hoja 1
NGX020 | m² |  | Geotextil tejido.
Geotextil tejido a base de polipropileno, con una resistencia a la tracción longitudinal de 55,0 kN/m y una resistencia a la tracción transversal de 55,0 kN/m, colocado sobre el terreno.
Código |  | Unidad |  | Descripción | Cantidad | Precio unitario | Importe
1 |  |  |  | Materiales
mt14gsa040ee |  | m² |  | Geotextil tejido a base de polipropileno, con una resistencia a la tracción longitudinal de 55 kN/m, una resistencia a la tracción transversal de 55 kN/m, una apertura de cono a la prueba de perforación dinámica según ISO 13433 inferior a 10 mm, resistencia CBR a punzonamiento 5 kN y una masa superficial de 215 g/m². | 1.1 | 13.07 | 14.38
[5 empty] | Subtotal materiales: |  | 14.38
2 |  |  |  | Mano de obra
mo041 |  | h |  | Albañil de obra civil. | 0.002 | 44.91 | 0.09
mo087 |  | h |  | Ayudante de albañil de obra civil. | 0.005 | 33.52 | 0.17
[5 empty] | Subtotal mano de obra: |  | 0.26
3 |  |  |  | Herramienta menor
|  | % |  | Herramienta menor | 2 | 14.64 | 0.29
Coste de mantenimiento decenal: 0,75Q en los primeros 10 años. |  |  |  |  | Costos directos (1+2+3): |  | 14.93