## Hoja 1
NIB010 | m² | Impermeabilización de balsa o pequeño embalse, con geotextil y geomembrana.
Impermeabilización de balsa o pequeño embalse de agua no potable, con geomembrana homogénea de policloruro de vinilo plastificado (PVC-P), reforzada con fieltro de poliéster no tejido de hilo continuo, con resistencia a la intemperie, de 1,2 mm de espesor, color azul, con una densidad de 1240 kg/m³ según ISO 1183, resistencia CBR a punzonamiento de 2,7 kN según ISO 12236 y una resistencia al desgarro superior a 150 kN/m, colocada con solapes, sin adherir al soporte, sobre geotextil no tejido sintético, termosoldado, de polipropileno, con una resistencia a la tracción longitudinal de 8,0 kN/m, una resistencia a la tracción transversal de 10,1 kN/m, una apertura de cono a la prueba de perforación dinámica según ISO 13433 inferior a 40 mm, resistencia CBR a punzonamiento 0,3 kN y una masa superficial de 120 g/m².
Código |  |  | Unidad | Descripción | Cantidad | Precio unitario | Importe
1 |  |  |  | Materiales
mt14gso030aaae |  |  | m² | Geotextil no tejido sintético, termosoldado, de polipropileno, con una resistencia a la tracción longitudinal de 8 kN/m, una resistencia a la tracción transversal de 10,1 kN/m, una apertura de cono a la prueba de perforación dinámica según ISO 13433 inferior a 40 mm, resistencia CBR a punzonamiento 0,3 kN y una masa superficial de 120 g/m². | 1.1 | 11.32 | 12.45
mt15dag030b |  |  | m² | Geomembrana homogénea de policloruro de vinilo plastificado (PVC-P), reforzada con fieltro de poliéster no tejido de hilo continuo, con resistencia a la intemperie, de 1,2 mm de espesor, color azul, con una densidad de 1240 kg/m³ según ISO 1183, resistencia CBR a punzonamiento de 2,7 kN según ISO 12236 y una resistencia al desgarro superior a 150 kN/m, suministrada en rollos de 2,05 m de ancho y 150 m de longitud. | 1.1 | 93.06 | 102.37
[5 empty] | Subtotal materiales: |  | 114.82
2 |  |  |  | Mano de obra
mo029 |  |  | h | Aplicador de membranas impermeabilizantes. | 0.192 | 59.07 | 11.34
mo067 |  |  | h | Ayudante aplicador de membranas impermeabilizantes. | 0.192 | 44.16 | 8.48
[5 empty] | Subtotal mano de obra: |  | 19.82
3 |  |  |  | Herramienta menor
|  |  | % | Herramienta menor | 2 | 134.64 | 2.69
Coste de mantenimiento decenal: 6,87Q en los primeros 10 años. |  |  |  |  | Costos directos (1+2+3): |  | 137.33