## Hoja 1
NIB010 | m² | Impermeabilización de balsa o pequeño embalse, con geotextil y geomembrana.
Impermeabilización de balsa o pequeño embalse de agua no potable, con geomembrana homogénea de policloruro de vinilo plastificado (PVC-P), con resistencia a la intemperie, de 1,2 mm de espesor, color azul, con una densidad de 1240 kg/m³ según ISO 1183, resistencia CBR a punzonamiento de 1,8 kN según ISO 12236 y una resistencia al desgarro superior a 40 kN/m, colocada con solapes, sin adherir al soporte, sobre geotextil tejido a base de polipropileno, con una resistencia a la tracción longitudinal de 105,0 kN/m, una resistencia a la tracción transversal de 105,0 kN/m, una apertura de cono a la prueba de perforación dinámica según ISO 13433 inferior a 7 mm, resistencia CBR a punzonamiento 10,5 kN y una masa superficial de 445 g/m².
Código |  | Unidad | Descripción | Cantidad | Precio unitario | Importe
1 |  |  | Materiales
mt14gsa040hh |  | m² | Geotextil tejido a base de polipropileno, con una resistencia a la tracción longitudinal de 105 kN/m, una resistencia a la tracción transversal de 105 kN/m, una apertura de cono a la prueba de perforación dinámica según ISO 13433 inferior a 7 mm, resistencia CBR a punzonamiento 10,5 kN y una masa superficial de 445 g/m². | 1.1 | 52.72 | 57.99
mt15dag020b |  | m² | Geomembrana homogénea de policloruro de vinilo plastificado (PVC-P), con resistencia a la intemperie, de 1,2 mm de espesor, color azul, con una densidad de 1240 kg/m³ según ISO 1183, resistencia CBR a punzonamiento de 1,8 kN según ISO 12236 y una resistencia al desgarro superior a 40 kN/m, suministrada en rollos de 2,05 m de ancho y 150 m de longitud. | 1.1 | 62 | 68.2
|  |  |  | Subtotal materiales: |  | 126.19
2 |  |  | Mano de obra
mo029 |  | h | Aplicador de membranas impermeabilizantes. | 0.192 | 59.07 | 11.34
mo067 |  | h | Ayudante aplicador de membranas impermeabilizantes. | 0.192 | 44.16 | 8.48
|  |  |  | Subtotal mano de obra: |  | 19.82
3 |  |  | Herramienta menor
|  | % | Herramienta menor | 2 | 146.01 | 2.92
Coste de mantenimiento decenal: 7,45Q en los primeros 10 años. |  |  |  | Costos directos (1+2+3): |  | 148.93