## Hoja 1
NBT010 | m² |  | Aislamiento acústico a ruido aéreo sobre cielo falso, con paneles de lana mineral.
Aislamiento acústico a ruido aéreo sobre cielo falso, con panel semirrígido de lana mineral, no revestido, de 60 mm de espesor, resistencia térmica 1,7 m²K/W, conductividad térmica 0,035 W/(mK). El precio no incluye el cielo falso.
Código |  | Unidad |  | Descripción | Cantidad | Precio unitario | Importe
1 |  |  |  | Materiales
mt16lra020bda |  | m² |  | Panel semirrígido de lana mineral, no revestido, de 60 mm de espesor, resistencia térmica 1,7 m²K/W, conductividad térmica 0,035 W/(mK), Euroclase A1 de reacción al fuego, capacidad de absorción de agua a corto plazo <=1 kg/m² y factor de resistencia a la difusión del vapor de agua 1,3. | 1.05 | 114.74 | 120.48
[5 empty] | Subtotal materiales: |  | 120.48
2 |  |  |  | Mano de obra
mo054 |  | h |  | Montador de aislamientos. | 0.084 | 60.7 | 5.1
mo101 |  | h |  | Ayudante de montador de aislamientos. | 0.084 | 44.16 | 3.71
[5 empty] | Subtotal mano de obra: |  | 8.81
3 |  |  |  | Herramienta menor
|  | % |  | Herramienta menor | 2 | 129.29 | 2.59
Coste de mantenimiento decenal: 2,64Q en los primeros 10 años. |  |  |  |  | Costos directos (1+2+3): |  | 131.88