## Hoja 1
NAB010 | m² | Aislamiento térmico por el exterior de muros en contacto con el terreno, con poliestireno extruido.
Aislamiento térmico por el exterior de muros en contacto con el terreno, formado por panel rígido de poliestireno extruido, de superficie lisa y mecanizado lateral a media madera, de 80 mm de espesor, resistencia a compresión >= 300 kPa, resistencia térmica 2,25 m²K/W, conductividad térmica 0,035 W/(mK), colocado a tope y fijado con adhesivo cementoso sobre el trasdós del muro, preparado para recibir el relleno con material de drenaje. Incluso perfil de lámina curvada, para remate y protección de los bordes de los paneles de aislamiento térmico.
Código |  | Unidad | Descripción | Cantidad | Precio unitario | Importe
1 |  |  | Materiales
mt16pxa010aeq |  | m² | Panel rígido de poliestireno extruido, de superficie lisa y mecanizado lateral a media madera, de 80 mm de espesor, resistencia a compresión >= 300 kPa, resistencia térmica 2,25 m²K/W, conductividad térmica 0,035 W/(mK), Euroclase E de reacción al fuego, con código de designación XPS-EN 13164-T1-CS(10/Y)300-DS(70,90)-DLT(2)5-CC(2/1,5/50)125-WL(T)0,7-WD(V)3-FTCD1. | 1.05 | 174.11 | 182.82
mt16aaa040b |  | kg | Adhesivo cementoso para fijación de paneles aislantes, en paramentos verticales. | 1 | 4.99 | 4.99
mt16aaa100 |  | m | Perfil de lámina curvada de acero prelacado, de 0,6 mm de espesor y 15 mm de ancho, para remate y protección de los bordes de los paneles de aislamiento térmico. | 0.33 | 13.87 | 4.58
|  |  |  | Subtotal materiales: |  | 192.39
2 |  |  | Mano de obra
mo054 |  | h | Montador de aislamientos. | 0.143 | 60.7 | 8.68
mo101 |  | h | Ayudante de montador de aislamientos. | 0.143 | 44.16 | 6.31
|  |  |  | Subtotal mano de obra: |  | 14.99
3 |  |  | Herramienta menor
|  | % | Herramienta menor | 2 | 207.38 | 4.15
Coste de mantenimiento decenal: 10,58Q en los primeros 10 años. |  |  |  | Costos directos (1+2+3): |  | 211.53