## Hoja 1
NAK010 | m² | Aislamiento térmico horizontal de soleras en contacto con el terreno, con poliestireno extruido.
Aislamiento térmico horizontal de soleras en contacto con el terreno, formado por panel rígido de poliestireno extruido, de superficie lisa y mecanizado lateral a media madera, de 100 mm de espesor, resistencia a compresión >= 700 kPa, resistencia térmica 2,8 m²K/W, conductividad térmica 0,036 W/(mK), colocado a tope en la base de la solera, simplemente apoyado, cubierto con film de polietileno de 0,2 mm de espesor, preparado para recibir una solera de concreto. Incluso cinta autoadhesiva para sellado de juntas.
Código |  | Unidad | Descripción | Cantidad | Precio unitario | Importe
1 |  |  | Materiales
mt16pxa010ggq |  | m² | Panel rígido de poliestireno extruido, de superficie lisa y mecanizado lateral a media madera, de 100 mm de espesor, resistencia a compresión >= 700 kPa, resistencia térmica 2,8 m²K/W, conductividad térmica 0,036 W/(mK), Euroclase E de reacción al fuego, con código de designación XPS-EN 13164-T1-CS(10/Y)700-DS(70,90)-DLT(2)5--WL(T)0,7-WD(V)3-FTCD1. | 1.1 | 343.6 | 377.96
mt16png010d |  | m² | Film de polietileno de 0,2 mm de espesor y 184 g/m² de masa superficial. | 1.1 | 4.55 | 5.01
mt16aaa030 |  | m | Cinta autoadhesiva para sellado de juntas. | 0.4 | 3.33 | 1.33
|  |  |  | Subtotal materiales: |  | 384.3
2 |  |  | Mano de obra
mo054 |  | h | Montador de aislamientos. | 0.178 | 60.7 | 10.8
mo101 |  | h | Ayudante de montador de aislamientos. | 0.178 | 44.16 | 7.86
|  |  |  | Subtotal mano de obra: |  | 18.66
3 |  |  | Herramienta menor
|  | % | Herramienta menor | 2 | 402.96 | 8.06
|  |  |  | Costos directos (1+2+3): |  | 411.02