## Hoja 1
NBM031 | m² |  | Aislamiento acústico a ruido aéreo y de impacto, bajo suelos de madera sobre rastreles, con paneles de poliestireno expandido.
Aislamiento acústico a ruido aéreo y de impacto bajo suelos de madera sobre rastreles, realizado con paneles rígidos de poliestireno expandido elastificado, de superficie lisa y mecanizado lateral recto, de 10 mm de espesor, resistencia térmica 0,3 m²K/W, conductividad térmica 0,033 W/(mK), colocados bajo suelos de madera sobre rastreles; desolidarización perimetral con banda de polietileno, de 5 mm de espesor y 20 cm de ancho, densidad 20 kg/m³; y banda autoadhesiva desolidarizante, de 90 mm de ancho y de 4 mm de espesor, formada por una membrana de poliolefinas de alta resistencia y una lámina viscoelástica de alta densidad de 2 mm de espesor, adherida a las caras inferior y superior de los rastreles. Incluso cinta viscoelástica autoadhesiva, para sellado de juntas. El precio no incluye los rastreles ni el suelo de madera.
Código |  | Unidad |  | Descripción | Cantidad | Precio unitario | Importe
1 |  |  |  | Materiales
mt16pnc030a |  | m |  | Banda de polietileno, de 5 mm de espesor y 20 cm de ancho, densidad 20 kg/m³, complemento para evitar puentes acústicos en encuentros verticales. | 1.05 | 3.87 | 4.06
mt16ptc060c |  | m |  | Banda autoadhesiva desolidarizante, de 90 mm de ancho y de 4 mm de espesor, formada por una membrana de poliolefinas de alta resistencia y una lámina viscoelástica de alta densidad de 2 mm de espesor; proporcionando una reducción del nivel global de presión de ruido de impactos de 17 dB. | 3.32 | 15.5 | 51.46
mt16pel060gad |  | m² |  | Panel rígido de poliestireno expandido elastificado, de superficie lisa y mecanizado lateral recto, de 10 mm de espesor, resistencia térmica 0,3 m²K/W, conductividad térmica 0,033 W/(mK), Euroclase E de reacción al fuego, con código de designación EPS-EN 13163-T3-L3-W2-S5-P10-BS50-DS(N)2-SD15; proporcionando una reducción del nivel global de presión de ruido de impactos de 29 dB. | 1.05 | 30.35 | 31.87
mt16pnc010a |  | m |  | Cinta viscoelástica autoadhesiva, con autoprotección de aluminio, de 50 mm de ancho y de 1,5 mm de espesor, para sellado de juntas. | 0.1 | 8.83 | 0.88
[5 empty] | Subtotal materiales: |  | 88.27
2 |  |  |  | Mano de obra
mo054 |  | h |  | Montador de aislamientos. | 0.119 | 60.7 | 7.22
mo101 |  | h |  | Ayudante de montador de aislamientos. | 0.119 | 44.16 | 5.26
[5 empty] | Subtotal mano de obra: |  | 12.48
3 |  |  |  | Herramienta menor
|  | % |  | Herramienta menor | 2 | 100.75 | 2.02
Coste de mantenimiento decenal: 11,52Q en los primeros 10 años. |  |  |  |  | Costos directos (1+2+3): |  | 102.77