## Hoja 1
NRF020 | m² | Aislamiento térmico reflexivo entre los montantes del muro estructural exterior de entramado ligero.
Aislamiento térmico reflexivo entre los montantes del muro estructural exterior de entramado ligero de madera, formado por muro alveolar, con solapes autoadhesivos, con barrera de vapor, factor de resistencia a la difusión del vapor de agua 857, de 105 mm de espesor, con una emisividad de 0,06 en una cara y 0,10 en la otra cara, una resistencia térmica intrínseca (sin cámara de aire) de 3,15 m²K/W y una conductividad térmica de 0,033 W/(mK), fijado con grapas, de acero galvanizado, de 12 mm de altura a los montantes del entramado ligero de madera. Incluso cinta autoadhesiva para sellado de juntas.
Código |  |  | Unidad | Descripción | Cantidad | Precio unitario | Importe
1 |  |  |  | Materiales
mt16ara010ahah |  |  | m² | Muro alveolar, con barrera de vapor, factor de resistencia a la difusión del vapor de agua 857, compuesto de una lámina de polietileno aluminizado calandrado con tratamiento anticorrosión y una lámina de polietileno aluminizado, unidas mediante una estructura formada por varias capas de espuma de polietileno y láminas de polietileno metalizado en forma de panal de abeja, de 105 mm de espesor, con una emisividad de 0,06 en una cara y 0,10 en la otra cara, una resistencia térmica intrínseca (sin cámara de aire) de 3,15 m²K/W y una conductividad térmica de 0,033 W/(mK), suministrado en paneles de 1,20x2,65 m. | 1 | 181.36 | 181.36
mt15pdr300h |  |  | Ud | Grapa, de acero galvanizado, de 12 mm de altura; para la fijación de productos aislantes. | 2 | 0.29 | 0.58
mt16ara100a |  |  | m | Cinta autoadhesiva, de aluminio, con adhesivo acrílico, de 100 mm de ancho, para la estanqueidad al aire y al vapor de agua de las juntas en aislamientos reflexivos. | 0.1 | 5.08 | 0.51
[5 empty] | Subtotal materiales: |  | 182.45
2 |  |  |  | Mano de obra
mo054 |  |  | h | Montador de aislamientos. | 0.059 | 60.7 | 3.58
mo101 |  |  | h | Ayudante de montador de aislamientos. | 0.03 | 44.16 | 1.32
[5 empty] | Subtotal mano de obra: |  | 4.9
3 |  |  |  | Herramienta menor
|  |  | % | Herramienta menor | 2 | 187.35 | 3.75
Coste de mantenimiento decenal: 3,82Q en los primeros 10 años. |  |  |  |  | Costos directos (1+2+3): |  | 191.1