## Hoja 1
RBE005 | m² |  | Capa de mortero de cemento sobre paramento exterior.
Capa de mortero de cemento, resistencia a compresión mayor o igual a 6 N/mm², absorción de agua por capilaridad menor de 0,2 kg/m² min½, color blanco, de 10 mm de espesor, pasado de arrastres, con acabado fratasado, aplicado manualmente, sobre paramento exterior de mampostería cerámica, vertical. Incluso junquillos de PVC, para formación de juntas y malla de fibra de vidrio antiálcalis en los cambios de material y en los frentes de la losa, para evitar fisuras. El precio incluye la protección de los elementos del entorno que puedan verse afectados durante los trabajos y la resolución de puntos singulares.
Código |  | Unidad |  | Descripción | Cantidad | Precio unitario | Importe
1 |  |  |  | Materiales
mt08aaa010a |  | m³ |  | Agua. | 0.005 | 11.92 | 0.06
mt28mop210h |  | kg |  | Mortero de cemento, resistencia a compresión mayor o igual a 6 N/mm², absorción de agua por capilaridad menor de 0,2 kg/m² min½, para uso en interiores o en exteriores, color blanco, compuesto por cemento de alta resistencia, agregados seleccionados y otros aditivos, suministrado en sacos. | 18 | 1.71 | 30.78
mt28mon040a |  | m² |  | Malla de fibra de vidrio, antiálcalis, de 10x10 mm de luz de malla, de 750 a 900 micras de espesor y de 200 a 250 g/m² de masa superficial, con 25 kp/cm² de resistencia a tracción, para armar morteros. | 0.21 | 22.04 | 4.63
mt28mon030 |  | m |  | Junquillo de PVC. | 0.75 | 3.21 | 2.41
[5 empty] | Subtotal materiales: |  | 37.88
2 |  |  |  | Mano de obra
mo039 |  | h |  | Albañil especialista en revoques. | 0.66 | 59.07 | 38.99
mo111 |  | h |  | Peón especialista en revoques. | 0.412 | 43.94 | 18.1
[5 empty] | Subtotal mano de obra: |  | 57.09
3 |  |  |  | Herramienta menor
|  | % |  | Herramienta menor | 2 | 94.97 | 1.9
Coste de mantenimiento decenal: 3,87Q en los primeros 10 años. |  |  |  |  | Costos directos (1+2+3): |  | 96.87