## Hoja 1
RPE010 | m² |  | Revoque de cemento sobre paramento exterior.
Revoque de cemento, a buena vista, aplicado sobre un paramento vertical exterior, acabado superficial rugoso, con mortero de cemento, resistencia a compresión de 3 a 7,5 N/mm², absorción de agua por capilaridad menor de 0,4 kg/m² min½, previa colocación de malla antiálcalis en cambios de material y en los frentes de la losa.
Código |  | Unidad |  | Descripción | Cantidad | Precio unitario | Importe
1 |  |  |  | Materiales
mt08aaa010a |  | m³ |  | Agua. | 0.005 | 11.92 | 0.06
mt28mif010e |  | t |  | Mortero industrial para revoque y revoque fino de uso corriente, de cemento, resistencia a compresión de 3 a 7,5 N/mm², absorción de agua por capilaridad menor de 0,4 kg/m² min½, suministrado en sacos. | 0.028 | 434.94 | 12.18
mt09var030a |  | m² |  | Malla de fibra de vidrio tejida, con impregnación de PVC, de 10x10 mm de luz de malla, antiálcalis, de 115 a 125 g/m² y 500 µm de espesor, para armar revoques tradicionales, revoques y morteros. | 0.21 | 11.89 | 2.5
[5 empty] | Subtotal materiales: |  | 14.74
2 |  |  |  | Equipo y herramienta
mq06hor010 |  | h |  | Concretera mecánica eléctrica con una capacidad de amasado de 160 l. | 0.006 | 24.91 | 0.15
[5 empty] | Subtotal equipo y herramienta: |  | 0.15
3 |  |  |  | Mano de obra
mo020 |  | h |  | Albañil. | 0.521 | 59.07 | 30.78
mo113 |  | h |  | Peón albañil. | 0.363 | 42.54 | 15.44
[5 empty] | Subtotal mano de obra: |  | 46.22
4 |  |  |  | Herramienta menor
|  | % |  | Herramienta menor | 2 | 61.11 | 1.22
Coste de mantenimiento decenal: 10,60Q en los primeros 10 años. |  |  |  |  | Costos directos (1+2+3+4): |  | 62.33