## Hoja 1
RYY011 | m² |  | Reparación de revestimiento de mortero con fisuras generalizadas y defectos superficiales, con mortero acrílico y malla.
Reparación de revestimiento de mortero con fisuras generalizadas y defectos superficiales mediante aplicación de una primera capa de mortero sin cemento, extendido con llana, colocación de malla de fibra de vidrio, antiálcalis y aplicación de una segunda capa del mismo mortero, hasta alcanzar un espesor medio total de 5 mm, con un rendimiento de 10 kg/m², para proceder posteriormente a su acabado final (no incluido en este precio).
Código |  | Unidad |  | Descripción | Cantidad | Precio unitario | Importe
1 |  |  |  | Materiales
mt09var030a |  | m² |  | Malla de fibra de vidrio tejida, con impregnación de PVC, de 10x10 mm de luz de malla, antiálcalis, de 115 a 125 g/m² y 500 µm de espesor, para armar revoques tradicionales, revoques y morteros. | 1.05 | 11.96 | 12.56
mt28mrg020a |  | kg |  | Mortero sin cemento de gran adherencia, compuesto por copolímeros acrílicos en dispersión acuosa, cargas minerales y pigmentos minerales seleccionados, para la reparación de fachadas. | 10 | 32.48 | 324.8
[5 empty] | Subtotal materiales: |  | 337.36
2 |  |  |  | Mano de obra
mo039 |  | h |  | Albañil especialista en revoques. | 0.18 | 64.87 | 11.68
mo111 |  | h |  | Peón especialista en revoques. | 0.18 | 48.25 | 8.69
[5 empty] | Subtotal mano de obra: |  | 20.37
3 |  |  |  | Herramienta menor
|  | % |  | Herramienta menor | 2 | 357.73 | 7.15
[5 empty] | Costos directos (1+2+3): |  | 364.88