## Hoja 1
EMF030 | m² | Losa de viguetas de madera y entrevigado de revoltón cerámico.
Losa tradicional con un intereje de 50 cm, compuesto por viguetas de madera aserrada de pino, de 70x70 mm de sección, con acanaladuras en los cantos, con acabado cepillado colocadas mediante apoyo sobre elemento estructural; entrevigado de revoltón de una rosca de ladrillo cerámico a la vista macizo de elaboración manual (tejar), color rojo, 24x11,5x3,5 cm, con juntas de 10 mm de espesor, recibido con mortero de cemento confeccionado en obra, con 300 kg/m³ de cemento, color gris, dosificación 1:5, suministrado en sacos; acero Grado 60 (fy=4200 kg/cm²), cuantía 1,1 kg/m², y electromalla tipo 6x6 10/10 de acero Grado 70, con barras separadas 15,24x15,24 cm de Ø 3,43 mm, en capa de compresión de 4 cm de espesor de concreto liviano HL-25/B/10/XC2, densidad entre 1200 y 1500 kg/m³, (cantidad mínima de cemento 275 kg/m³), premezclado, y fundido con grúa; apuntalamiento y desapuntalamiento de las viguetas. Incluso, alambre de atar, separadores, elementos de atado de viguetas y zunchos perimetrales de planta y huecos.
Código |  | Unidad | Descripción | Cantidad | Precio unitario | Importe
1 |  |  | Materiales
mt50spa052b |  | m | Tablón de madera de pino, de 20x7,2 cm. | 0.04 | 50.5 | 2.02
mt50spa101 |  | kg | Clavos de acero. | 0.045 | 14.95 | 0.67
mt50spa081a |  | Ud | Puntal metálico telescópico, de hasta 3 m de altura. | 0.013 | 153.79 | 2
mt07mee101ed |  | m³ | Madera aserrada de pino para viguetas, de hasta 5 m de longitud, de 70x70 mm de sección, con acanaladuras en los cantos, con acabado cepillado. | 0.01 | 4890.97 | 48.91
mt05mte010a |  | Ud | Ladrillo cerámico a la vista macizo de elaboración manual (tejar), color rojo, 24x11,5x3,5 cm, densidad 1850 kg/m³. | 28.22 | 5.33 | 150.41
mt08aaa010a |  | m³ | Agua. | 0.004 | 11.98 | 0.05
mt01arg005a |  | t | Arena de cantera, para mortero preparado en obra. | 0.006 | 163.45 | 0.98
mt08cem000q |  | kg | Cemento gris en sacos. | 1.087 | 2.1 | 2.28
mt07aco020m |  | Ud | Separador homologado para electromalla. | 1 | 0.71 | 0.71
mt07aco140a |  | kg | Acero en varillas corrugadas, Grado 60 (fy=4200 kg/cm²), de varios diámetros, según NTG 36011, ASTM A 615 y ASTM A 615 M. | 1.1 | 7.65 | 8.42
mt07ame120aa |  | m² | Electromalla tipo 6x6 10/10 de acero Grado 70, con barras lisas separadas 15,24x15,24 cm de 3,43 mm de diámetro, según ASTM A 185 y ASTM A 497. | 1.1 | 6.83 | 7.51
mt08var050 |  | kg | Alambre galvanizado para atar, de 1,30 mm de diámetro. | 0.03 | 11.98 | 0.36
mt10hes050psa |  | m³ | Concreto liviano HLA-25/B/10/XC2, de entre 1200 y 1500 kg/m³ de densidad, cantidad mínima de cemento 275 kg/m³, premezclado. | 0.147 | 1645.33 | 241.86
|  |  |  | Subtotal materiales: |  | 466.18
2 |  |  | Equipo y herramienta
mq06hor010 |  | h | Concretera mecánica eléctrica con una capacidad de amasado de 160 l. | 0.02 | 25.18 | 0.5
|  |  |  | Subtotal equipo y herramienta: |  | 0.5
3 |  |  | Mano de obra
mo048 |  | h | Montador de estructura de madera. | 0.058 | 67.51 | 3.92
mo095 |  | h | Ayudante de montador de estructura de madera. | 0.029 | 50.43 | 1.46
mo020 |  | h | Albañil. | 0.98 | 64.87 | 63.57
mo113 |  | h | Peón albañil. | 0.529 | 46.72 | 24.71
mo044 |  | h | Encofrador. | 0.109 | 67.51 | 7.36
mo091 |  | h | Ayudante de encofrador. | 0.109 | 50.43 | 5.5
mo043 |  | h | Armador. | 0.038 | 67.51 | 2.57
mo090 |  | h | Ayudante de armador. | 0.036 | 50.43 | 1.82
mo045 |  | h | Fundidor de productos del concreto. | 0.03 | 67.51 | 2.03
mo092 |  | h | Ayudante fundidor de productos del concreto. | 0.13 | 50.43 | 6.56
|  |  |  | Subtotal mano de obra: |  | 119.5
4 |  |  | Herramienta menor
|  | % | Herramienta menor | 2 | 586.18 | 11.72
Coste de mantenimiento decenal: 89,69Q en los primeros 10 años. |  |  |  | Costos directos (1+2+3+4): |  | 597.9