## Hoja 1
EHR010 | m² | Losa nervada con casetón perdido.
Losa nervada de concreto reforzado con casetón perdido, horizontal, con 15% de zonas macizas, con altura libre de planta de hasta 3 m, altura total 30 = 25+5 cm, realizado con concreto f'c=210 kg/cm² (3000 psi), clase de exposición F0 S0 P0 C0, tamaño máximo del agregado 12,5 mm (1/2"), consistencia blanda, preparado en obra, y fundido con medios manuales, volumen 0,174 m³/m², y acero Grado 60 (fy=4200 kg/cm²) en zona de ábacos, nervios y zunchos, cuantía 19 kg/m²; nervios de concreto "in situ" de 10 cm de espesor, intereje 80 cm; bloque de concreto, 70x23x25 cm; capa de compresión de 5 cm de espesor, con armaduría de reparto formada por electromalla tipo 6x6 10/10 de acero Grado 70, con barras separadas 15,24x15,24 cm de Ø 3,43 mm; montaje y desmontaje de sistema de encofrado continuo, con acabado para revestir, formado por: superficie encofrante de tableros de madera tratada, reforzados con varillas y perfiles, amortizables en 25 usos; estructura soporte horizontal de sopandas metálicas y accesorios de montaje, amortizables en 150 usos y estructura soporte vertical de puntales metálicos, amortizables en 150 usos. Incluso alambre de atar, separadores, líquido desencofrante, para evitar la adherencia del concreto al encofrado y agente filmógeno, para el curado de concretos y morteros. El precio incluye el corte, doblado y conformado de la armaduría en taller de obra y el montaje en el lugar definitivo de su colocación en obra, pero no incluye las columnas.
Código |  | Unidad | Descripción | Cantidad | Precio unitario | Importe
1 |  |  | Materiales
mt08eft030a |  | m² | Tablero de madera tratada, de 22 mm de espesor, reforzado con varillas y perfiles. | 0.044 | 363.44 | 15.99
mt08eva030 |  | m² | Estructura soporte para encofrado recuperable, compuesta de: sopandas metálicas y accesorios de montaje. | 0.007 | 814.74 | 5.7
mt50spa081a |  | Ud | Puntal metálico telescópico, de hasta 3 m de altura. | 0.027 | 153.79 | 4.15
mt08cim030b |  | m³ | Madera de pino. | 0.003 | 2839.63 | 8.52
mt08var060 |  | kg | Puntas de acero de 20x100 mm. | 0.04 | 69.89 | 2.8
mt08dba010b |  | l | Agente desmoldeante, a base de aceites especiales, emulsionable en agua, para encofrados metálicos, fenólicos o de madera. | 0.03 | 14.41 | 0.43
mt07cho010l |  | Ud | Bloque de concreto, 70x23x25 cm, para losa nervada. Incluso piezas especiales. | 4.244 | 14.47 | 61.41
mt07aco020g |  | Ud | Separador homologado para losas nervadas. | 1.2 | 0.51 | 0.61
mt07aco140a |  | kg | Acero en varillas corrugadas, Grado 60 (fy=4200 kg/cm²), de varios diámetros, según NTG 36011, ASTM A 615 y ASTM A 615 M. | 19.95 | 7.65 | 152.62
mt08var050 |  | kg | Alambre galvanizado para atar, de 1,30 mm de diámetro. | 0.19 | 11.98 | 2.28
mt07ame120aa |  | m² | Electromalla tipo 6x6 10/10 de acero Grado 70, con barras lisas separadas 15,24x15,24 cm de 3,43 mm de diámetro, según ASTM A 185 y ASTM A 497. | 1.1 | 6.83 | 7.51
mt08aaa010a |  | m³ | Agua. | 0.043 | 11.98 | 0.52
mt01arg000q |  | m³ | Arena de río. | 0.099 | 119.32 | 11.81
mt01arg001qf |  | m³ | Piedrín de 1/2", de tamaño máximo 12,5 mm. | 0.099 | 215.29 | 21.31
mt08cem000q |  | kg | Cemento gris en sacos. | 78.838 | 2.1 | 165.56
mt08cur020a |  | l | Agente filmógeno, para el curado de concretos y morteros. | 0.15 | 12.47 | 1.87
|  |  |  | Subtotal materiales: |  | 463.09
2 |  |  | Equipo y herramienta
mq06hor010 |  | h | Concretera mecánica eléctrica con una capacidad de amasado de 160 l. | 0.127 | 25.18 | 3.2
|  |  |  | Subtotal equipo y herramienta: |  | 3.2
3 |  |  | Mano de obra
mo044 |  | h | Encofrador. | 0.751 | 67.51 | 50.7
mo091 |  | h | Ayudante de encofrador. | 0.738 | 50.43 | 37.22
mo043 |  | h | Armador. | 0.306 | 67.51 | 20.66
mo090 |  | h | Ayudante de armador. | 0.331 | 50.43 | 16.69
mo113 |  | h | Peón albañil. | 0.245 | 46.72 | 11.45
mo112 |  | h | Peón albañil capacitado. | 0.257 | 47.49 | 12.2
mo045 |  | h | Fundidor de productos del concreto. | 0.052 | 67.51 | 3.51
mo092 |  | h | Ayudante fundidor de productos del concreto. | 0.212 | 50.43 | 10.69
|  |  |  | Subtotal mano de obra: |  | 163.12
4 |  |  | Herramienta menor
|  | % | Herramienta menor | 2 | 629.41 | 12.59
Coste de mantenimiento decenal: 32,10Q en los primeros 10 años. |  |  |  | Costos directos (1+2+3+4): |  | 642